## Table1
ZJ45786296
广州市*****质量检测有限公司 钢筋力学性能、工艺性能、重量偏差检验报告
GD-C3-512
委托单位：罗村厂房一、厂房二 | [5 empty] | 检验单位:(检验报告专用章)
工程名称： 广州市测试工程
工程部位:---- | [5 empty] | 报告编号:GJYC2022-00002
见证单位: ---- | [5 empty] | 检验类别:有见证取样
见证人员: ---- | [5 empty] | 监督登记号:ZJ45786296
送样日期:2022-04-16 |  |  |  | 检验日期:2022-04-16 |  | 报告日期:2022-04-16
样 品 | 样品编号 |  | GJYC-2200002 |  | 此栏空白 | 此栏空白 | 此栏空白
| 表面形状 |  | 光圆
| 牌 号 |  | HPB300
| 生产厂家 |  | 邯郸
炉号批号
| 公称直径(MM) |  | 16
| 批量 |  | ----
质 量 标 准 编 号 |  |  | GB/T 1499.1-2017
拉 伸 试 验 | 检验方法 |  | GB/T 28900-2012
| 屈服强度(MPa) | 实测值 | 250 | 955
|  | 技术要求 | ≧300
| 抗拉强度(MPa) | 实测值 | 345 | 1520
|  | 技术要求 | ≧ | 420
| 强屈比 | 实测值 | ---- | ----
|  | 技术要求 | ----
| 超屈比 | 实测值 | ---- | ----
|  | 技术要求 | ----
| 断后伸长率(%) | 实测值 | 50 | 50
|  | 技术要求 | ≧ | 25
| 超大率总延伸率(%) | 实测值 | ---- | ----
|  | 技术要求 | ≧10.0
弯 曲 试 验 | 检验方法 |  | GB/T 28900-2012
| 弯曲压头直径(MM) |  | 16
| 弯曲角度(℃) |  | 180
| 实测结果 |  | 完好 | 完好
| 技术要求 |  | 不得产生裂纹
反向弯曲试验 | 弯曲压头直径(MM) |  | ----
| 弯曲角度(℃) |  | ----
| 实测结果 |  | ----
| 技术要求 |  | ---- |  | ---- | ----
重量偏差 | 实测结果(%) |  | ----
| 技术要求(%) |  | ±5
拉伸检验不合格，因双倍取样复检拉伸
申明：未经本机构书面批准,不得部分复制检测报告。（完整复制除外） 工程代码:00021
公司地址：佛山市南海区丹灶罗行村四约村民小组“石路头”地段戴炳新厂房 第1页，共1页
联系电话:0757-81855250 |  |  | 传真:0757-86700819 |  |  | 联系电话:0757-81855252
批准： |  |  | 审核: |  |  | 试验:
GD00220062200000270
F4BFYN2022010444JZ000200000002